## 保護4.2kg
ナルファルト防水 NPG-Y02-PM 材料数量計算書
国交省 Y-2工法 JASS 8 L-GI工法 密着工法
1） | 施工数量 | （Ⅰ欄色地枠に施工数量を入力してください）
Ⅰ欄
|  | 床 | ① | ㎡ | 880
|  | 立上り | ② | ㎡ | 200
|  | 立上り 高さ |  | ｍ | 0.5
|  | 立上り 長さ |  | ｍ | 400
|  | 総施工数量 | ①＋②+③ | ㎡ | 1080
2） | 材料計算 | （Ⅱ欄の材料数量を発注してください） |  |  |  | Ⅱ欄
| 分類 | 使用材料 | 荷姿 |  | 所要量 | 概算発注数量 | 使用量 | 仕切単価 | 金額 | 備考
| ﾌﾟﾗｲﾏｰ | ナルファルトプライマー | 2kg （WP同梱、無償） | 缶 | 108 | 手配無用 | 0.2kg/㎡ |  | 算入不要 | どちらか選択
|  |  | 10kg缶 (別売り） | 缶 | 22 | 22 | 0.2kg/㎡ |  | 0
| 防水材料 | ナルファルトWP | 18kgﾎﾟﾘﾍﾟｰﾙ缶 | 缶 | 252 | 257 | ４.2kg/㎡ |  | 0 | どちらか選択
| 増張り用防水材 |  |  | 缶 | 4.444444 |  | 0.2kg/m
| (荷姿23kgの場合） |  | 23kgﾎﾟﾘﾍﾟｰﾙ缶 | 缶 | 200.6957 | 201 |  |  | 0
| 補強布 | 不織布 W1050 | 100ｍ巻 | 巻 | 11.88 | 12 | 1.1㎡／㎡ |  | 0
| 増張り用補強布 | 不織布 W200 | 100ｍ巻 | 巻 | 4.4 | 5 | 1.1ｍ/ｍ |  | 0
| 床 絶縁シート | ﾎﾟﾘｴﾁﾚﾝﾌｨﾙﾑ t0.15 | t0.15 1.8×50m | 巻 | 9.777778 | 10 |  |  | 0 | 別途調達可
| 立上り トンボ | トンボ |  | ケ | 2400 | 3000 | 12ケ/㎡ |  | 0
[8 empty] | 材料費計 | 0
|  | 積算は概算です。 施工に当たっては不足分は追加手配してください。 | [5 empty] | 材料単価 | 0 | 円/㎡