## シングル回復
2017-07-31 10:42
材料数量計算書
| 適用工法 | シングル葺き屋根 防水機能回復 |  |  | NWW-K01-SP,NWW-K01-TS NW0-500-07
1） | 施工数量 | 施工面積 |  | ㎡ | 1000
2） | 材料計算
| 分類 | 使用材料 | 荷姿 |  | 概算発注数量 | 使用量 | 仕切単価 | 金額 | 備考
| 防水材料 | ナルファルトＷＰ | 18kgﾎﾟﾘﾍﾟｰﾙ缶 | 缶 | 112 | 2kg/㎡ |  | 0 | どちらか選択
| (荷姿23kgの場合） |  | 23kgﾎﾟﾘﾍﾟｰﾙ缶 | 缶 | 87 |  |  | 0
| 硅砂トップ | ナルファルトトップＳ | 20kg石油缶 | 缶 | 50 | 1kg/㎡ |  | 0 | どちらかを選択
| 高耐久トップ | ナルファルトﾄｯﾌﾟ_ﾊｰﾄﾞ | 20ｋｇ石油缶 | 缶 | 25 | 0.5kg/㎡ |  | 0
| 遮熱トップ | ナルファルトトップ-遮熱P | ２０kg石油缶 | 缶 | 25 | 0.5kg/㎡ |  | 0
[7 empty] | 材料費計 | 0
[7 empty] | 材料単価 | 0 | 円/㎡
※1．シールを打ちかえる場合は、別途積算に願います。
※2．施工に当たっては、標準施工要領に準拠してください。