## 使用法
| この材料計算書は、 ナルファルトWPを使用する防水工法に対応しています。 | [5 empty] | 使用方法に関しての問い合わせ先
成瀬化学株式会社大阪営業所
| それぞれのシートは工法毎に作成されています。 | [5 empty] | ０７２－８５８－５９０２ 石原まで
| シート名称 |  |  |  |  | 工法記号 | 適用
| 保護 2kg | 保護ナルファルト塗膜シート工法 |  |  |  | NWW-110-00 | 屋内防水・厨房・便所・浴室 屋外保護防水 Y-2相当
| 保護 4kg | 保護ナルファルト塗膜シート工法 |  |  |  | NPG-S40 | 屋内・屋外 Y-2工法
| 保護断熱 | 保護断熱ナルファルト塗膜シート工法 |  |  |  | NWW-110-01 | 屋根・ルーフバルコニーなどの 保護断熱防水
| 露出密着 2kg | 露出密着工法 塗布量2kg 非歩行･軽歩行・遮熱仕様 |  |  |  | NWW-232-00 NWW-332-00 NWW-232-07,NWW-332-07 | 厚み 2.4mm以上でX-2相当
| 露出密着 4kg | 露出密着工法 塗布量４kg 非歩行･軽歩行・遮熱仕様 |  |  |  | NPG-X32 | 厚み 3mm以上でX-2同等
| 露出絶縁 2kg | 露出絶縁工法 塗布量2kg 非歩行･軽歩行･遮熱仕様 |  |  |  | NWW-232-01、NWW-332-01、NWW-232-0８、NWW-332-08 | 厚み 2.4mm以上でX-１相当
| 露出絶縁 4kg | 露出絶縁工法 塗布量４kg 非歩行･軽歩行･遮熱仕様 |  |  |  | NPG-X31 | 厚み 3mm以上でX-1同等
| 地下防水 2kg | 地下外壁後付工法 塗布量2kg 厚さ約 1.6mm |  |  |  | N0W-041-00 | 地下外壁外防水 Y-1工法相当（ 防水性能が同等 ）
| 地下防水 4kg | 地下外壁後付工法 塗布量4kg 厚さ約 3mm |  |  |  | NPG-S30 | 地下外壁防水 Y-2工法同等工法
| 地下防水 6kg | 地下外壁後付工法 塗布量6kg 厚さ約 4mm |  |  |  | NPG-S40 | 地下外壁外防水 Y-1同等工法
| 瓦棒･折板屋根(遮熱） | 折板･瓦棒屋根改修工法 露出工法（遮熱仕様） |  |  |  | NW0-300-88 | 折板･瓦棒屋根の防錆塗装,遮熱仕様
| 瓦棒･折板屋根(硅砂） | 折板･瓦棒屋根改修工法 露出工法（硅砂仕様） |  |  |  | NW0-200-08 | 折板･瓦棒屋根の防錆塗装,硅砂仕様
| シングル回復 | シングル葺き屋根改修露出工法（遮熱仕様・硅砂仕様） |  |  |  | NW0-300-77 NW0-200-07 | アスファルトシングル葺き屋根の防水機能回復に
| 床版橋面(土木） | 橋面･床版防水 |  |  |  | NWW-110-99 | コンクリート・アスコンで保護される面
計算表の使用方法
| 表中 Ⅰ欄 （水色の枠欄） に 施工数量を算入してください。 |  |  |  |  | 笠木天端を施工しない場合は 0値を入れてください。
例： | （Ⅰ欄色地枠に施工数量を入力してください）
Ⅰ欄
| 床 | ① | ㎡ | 1
| 立上り | ② | ㎡ | 1
| 立上り 高さ |  | ｍ | 0.2 | ※立上り高さは ０．５ｍ以外の場合 その平均数値を入れてください。
| 立上り 長さ |  | ｍ | 5
| 総施工数量 | ①＋②+③ | ㎡ | 2
Ⅰ欄の水色枠に数値を入れると、自動計算されて 材料の必要数量（Ⅱ欄）が算出されます。
| （それぞれに枠に計算式を入れています。その結果 自動的に計算されます。） |  |  |  |  | Ⅰ欄の水色枠の数値だけ その都度 入れ替えてご使用ください。）

## 保護2kg
ナルファルト防水 NWW-110-00 材料数量計算書
モルタルで保護される箇所の防水に適用する(屋根・浴室･厨房・便所等）
1） | 施工数量 | （Ⅰ欄色地枠に施工数量を入力してください）
Ⅰ欄
|  | 床 | ① | ㎡ | 400
|  | 立上り | ② | ㎡
|  | 立上り 高さ |  | ｍ | 0.5
|  | 立上り 長さ |  | ｍ | 0
|  | 総施工数量 | ①＋②+③ | ㎡ | 400
2） | 材料計算 | （Ⅱ欄の材料数量を発注してください） |  |  |  | Ⅱ欄
| 分類 | 使用材料 | 荷姿 |  | 所要量 | 概算発注数量 | 使用量 | 仕切単価 | 金額
| ﾌﾟﾗｲﾏｰ | ナルファルトプライマー | 2kg （WPに同梱） | 缶 | 40 | 手配無用 | 0.2kg/㎡ |  | 算入不要
| 防水材料 | ナルファルトWP | 18kgﾎﾟﾘﾍﾟｰﾙ缶 | 缶 | 44.44444 | 45 | 2kg/㎡ |  | 0
| 増張り用防水材 |  |  | 缶 | 0 |  | 0.2kg/m
| 補強布 | 不織布 W1050 | 100ｍ巻 | 巻 | 4.4 | 5 | 1.1㎡／㎡ |  | 0
| 増張り用補強布 | 不織布 W200 | 100ｍ巻 | 巻 | 0 | 0 | 1.1ｍ/ｍ |  | 0
| 床 絶縁シート | ﾎﾟﾘｴﾁﾚﾝﾌｨﾙﾑ t0.15 | t0.15 1.8×50m | 巻 | 4.444444 | 5 |  |  | 0
| 立上り トンボ | トンボ |  | ケ | 0 | 0 | 12ケ/㎡ |  | 0
[8 empty] | 材料費計 | 0
|  | 積算は概算です。 施工に当たっては不足分は追加手配してください。 | [5 empty] | 材料単価 | 0 | 円/㎡

## 保護4kg
ナルファルト防水 NPG-S30 材料数量計算書
国交省 Y-2工法 JASS 8 L-GI工法 塗膜厚 約3mm 密着工法
1） | 施工数量 | （Ⅰ欄色地枠に施工数量を入力してください）
Ⅰ欄
|  | 床 | ① | ㎡ | 880
|  | 立上り | ② | ㎡ | 200
|  | 立上り 高さ |  | ｍ | 0.5
|  | 立上り 長さ |  | ｍ | 400
|  | 総施工数量 | ①＋②+③ | ㎡ | 1080
2） | 材料計算 | （Ⅱ欄の材料数量を発注してください） |  |  |  | Ⅱ欄
| 分類 | 使用材料 | 荷姿 |  | 所要量 | 概算発注数量 | 使用量 | 仕切単価 | 金額
| ﾌﾟﾗｲﾏｰ | ナルファルトプライマー | 2kg （WPに同梱） | 缶 | 108 | 手配無用 | 0.2kg/㎡ |  | 算入不要
| 防水材料 | ナルファルトWP | 18kgﾎﾟﾘﾍﾟｰﾙ缶 | 缶 | 240 | 245 | ４kg/㎡ |  | 0
| 増張り用防水材 |  |  | 缶 | 4.444444 |  | 0.2kg/m
| 補強布 | 不織布 W1050 | 100ｍ巻 | 巻 | 11.88 | 12 | 1.1㎡／㎡ |  | 0
| 増張り用補強布 | 不織布 W200 | 100ｍ巻 | 巻 | 4.4 | 5 | 1.1ｍ/ｍ |  | 0
| 床 絶縁シート | ﾎﾟﾘｴﾁﾚﾝﾌｨﾙﾑ t0.15 | t0.15 1.8×50m | 巻 | 9.777778 | 10 |  |  | 0
| 立上り トンボ | トンボ |  | ケ | 2400 | 3000 | 12ケ/㎡ |  | 0
[8 empty] | 材料費計 | 0
|  | 積算は概算です。 施工に当たっては不足分は追加手配してください。 | [5 empty] | 材料単価 | 0 | 円/㎡

## 保護断熱
保護断熱ナルファルト塗膜シート工法 NWW-110-0１ 材料数量計算書
モルタルで保護される箇所の防水に適用する (屋根等）
1） | 施工数量 | （Ⅰ欄色地枠に施工数量を入力してください）
Ⅰ欄
|  | 床 非断熱部 | ① | ㎡ | 0
|  | 床 断熱部 | ①’ | ㎡ | 500
|  | 立上り | ② | ㎡ | 220
|  | 立上り 高さ |  | ｍ | 0.5
|  | 立上り 長さ |  | ｍ | 440
|  | 総施工数量 | ①＋①’＋②+③ | ㎡ | 720
2） | 材料計算 | （Ⅱ欄の材料数量を発注してください） |  |  |  | Ⅱ欄
| 分類 | 使用材料 | 荷姿 |  | 個別材料数 | 概算発注数量 | 使用量 | 仕切単価 | 金額
| ﾌﾟﾗｲﾏｰ | ナルファルトプライマー | 2kg （WPに同梱） | 缶 | 72 | 手配無用 | 0.2kg/㎡ |  | 算入不要
| 防水材料 | ナルファルトWP | 18kgﾎﾟﾘﾍﾟｰﾙ缶 | 缶 | 80 | 91 | 2kg/㎡ |  | 0
| 増し張り用防水材 |  |  | 缶 | 4.888889 |  | 0.2kg/m
| 断熱点張り用 |  |  | 缶 | 5.555556 |  | 0.2kg/m
| 補強布 | 不織布 W1050 | 100ｍ巻 | 巻 | 7.92 | 8 | 1.1㎡／㎡ |  | 0
| 増張り用補強布 | 不織布 W200 | 100ｍ巻 | 巻 | 4.84 | 5 | 1.1ｍ/ｍ |  | 0
| 断熱材 | ﾎﾟﾘｽﾁﾚﾝﾌｫｰﾑ | t35 910×1820 | 枚 | 301.8959 | 302 |  |  | 0
| 床 絶縁シート | ﾎﾟﾘｴﾁﾚﾝﾌｨﾙﾑ t0.15 | t0.15 1.8×50m | 巻 | 5.555556 | 6 |  |  | 0
| 立上り トンボ | トンボ |  | ケ | 2640 | 3000 | 12ケ/㎡ |  | 0
[8 empty] | 材料費計 | 0
|  | 積算は概算です。 施工に当たっては不足分は追加手配してください。 | [5 empty] | 材料単価 | 0 | 円/㎡

## 他露出密着2kg
露出ナルファルト塗膜シート防水密着工法 2kg塗布仕様 材料数量計算書
NWW-232-00, NWW-332-00,NWW-232-07 NWW-332-07,NWW-555-00
1） | 施工数量 |  | （Ⅰ欄色地枠に施工数量を入力してください） |  |  | Ⅰ欄
|  |  | 床 | ① | ㎡ | 400
|  |  | 立上り | ② | ㎡
|  |  | 立上り 高さ |  | ｍ | 0.4
|  |  | 立上り 長さ |  | ｍ | 0
|  |  | 笠木天端 | ③ | ㎡
|  |  | 総施工数量 | ①＋②+③ | ㎡ | 400
2） | 材料計算 |  | （Ⅱ欄の材料数量を発注してください） |  |  | 軽歩行仕上げ | 非歩行仕上げ | Ⅱ欄
| 分類 |  | 使用材料 | 荷姿 |  |  |  | 概算発注数量 | 使用量 | 仕切単価 | 金額 | 備考
| ﾌﾟﾗｲﾏｰ |  | ナルファルトプライマー | 2kg （WPに同梱） | 缶 | 40 |  | 手配無用 | 0.2kg/㎡ |  | 算入不要
| 防水材料 |  | ナルファルトWP | 18kgﾎﾟﾘﾍﾟｰﾙ缶 | 缶 | 44.44444 |  | 45 | 2kg/㎡ |  | 0
| 増張り用防水材 |  |  |  | 缶 | 0 |  |  | 0.4kg/m
| 膨れ防止材 |  | ナルブリッドB | 15kgﾎﾟﾘﾍﾟｰﾙ缶 | 缶 | 0 |  | 0 | 0.8kg/㎡ |  | 0 | ※笠木天端のみ
| 補強布 |  | 不織布 W1050 | 100ｍ巻 | 巻 | 4.4 |  | 5 | 1.1㎡／㎡ |  | 0
| 増張り用補強布 |  | 不織布 W200 | 100ｍ巻 | 巻 | 0 |  | 0 | 1.1ｍ/ｍ |  | 0
| 露出仕上げ材 | 通常 軽歩行 | ナルファルトトップS | 20kg石油缶 | 缶 | 20 |  | 20 | ※ 1kg/㎡ |  | 0 | いずれかを選択
|  | 通常 非歩行 | ナルファルトトップP | 15kg石油缶 | 缶 |  | 8 | 8 | ※0.3ｋｇ/㎡ |  | 0
|  | 高耐久トップ | ﾅﾙﾌｧﾙﾄﾄｯﾌﾟ_ﾊｰﾄﾞ | 20kg石油缶 | 缶 | 10 |  | 10 | ※0.5ｋｇ/㎡
|  | 遮熱トップ 軽歩行 | ナルファルトトップー遮熱S | 20kg石油缶 | 缶 | 20 |  | 20 | ※ 1kg/㎡ |  | 0
|  | 遮熱トップ 非歩行 | ナルファルトトップー遮熱P | 20kg石油缶 | 缶 |  | 10 | 10 | ※0.5ｋｇ/㎡ |  | 0
| ※露出仕上げ材は、通常か遮熱か、軽歩行か非歩行か どちらか一つを選択してください。 | [8 empty] | 材料費計 | 0
|  | 積算は概算です。 施工に当たっては不足分は追加手配してください。 | [7 empty] | 材料単価 | 0 | 円/㎡

## 露出密着 4kg
露出ナルファルト塗膜シート防水 密着工法 材料数量計算書
NPG-X32 (非歩行･軽歩行・遮熱非歩行･遮熱軽歩行・高耐久）
1） | 施工数量 |  | （Ⅰ欄色地枠に施工数量を入力してください） |  |  | Ⅰ欄
|  |  | 床 | ① | ㎡ | 1000
|  |  | 立上り | ② | ㎡ | 200
|  |  | 立上り 高さ |  | ｍ | 0.5
|  |  | 立上り 長さ |  | ｍ | 400
|  |  | 笠木天端 | ③ | ㎡
|  |  | 総施工数量 | ①＋②+③ | ㎡ | 1200
2） | 材料計算 |  | （Ⅱ欄の材料数量を発注してください） |  |  | 軽歩行 | 非歩行 | Ⅱ欄
| 分類 |  | 使用材料 | 荷姿 |  |  |  | 概算発注数量 | 使用量 | 仕切単価 | 金額 | 備考
| ﾌﾟﾗｲﾏｰ |  | ナルファルトプライマー | 2kg （WPに同梱） | 缶 | 120 |  | 手配無用 | 0.2kg/㎡ |  | 算入不要
| 防水材料 |  | ナルファルトWP | 18kgﾎﾟﾘﾍﾟｰﾙ缶 | 缶 | 266.6667 |  | 276 | 4kg/㎡ |  | 0
| 増張り用防水材 |  |  |  | 缶 | 8.888889 |  |  | 0.4kg/m
| 膨れ防止材 |  | ナルブリッドB | 15kgﾎﾟﾘﾍﾟｰﾙ缶 | 缶 | 0 |  | 0 | 0.8kg/㎡ |  | 0 | ※笠木天端のみ
| 補強布 |  | 不織布 W1050 | 100ｍ巻 | 巻 | 13.2 |  | 14 | 1.1㎡／㎡ |  | 0
| 増張り用補強布 |  | 不織布 W200 | 100ｍ巻 | 巻 | 4.4 |  | 5 | 1.1ｍ/ｍ |  | 0
| 露出仕上げ材 | 通常 軽歩行 | ナルファルトトップS | 20kg石油缶 | 缶 | 60 |  | 60 | ※ 1kg/㎡ |  | 0 | いずれかを選択
|  | 通常 非歩行 | ナルファルトトップP | 15kg石油缶 | 缶 |  | 24 | 24 | ※0.3ｋｇ/㎡ |  | 0
|  | 高耐久トップ | ﾅﾙﾌｧﾙﾄﾄｯﾌﾟ_ﾊｰﾄﾞ | 20kg石油缶 | 缶 | 30 |  | 30 | ※0.5ｋｇ/㎡
|  | 遮熱トップ 軽歩行 | ナルファルトトップー遮熱S | 20kg石油缶 | 缶 | 60 |  | 60 | ※ 1kg/㎡ |  | 0
|  | 遮熱トップ 非歩行 | ナルファルトトップー遮熱P | 20kg石油缶 | 缶 |  | 30 | 30 | ※0.5ｋｇ/㎡ |  | 0
| ※露出仕上げ材は、通常か遮熱か、軽歩行か非歩行か どちらか一つを選択してください。 | [8 empty] | 材料費計 | 0
|  | 積算は概算です。 施工に当たっては不足分は追加手配してください。 | [7 empty] | 材料単価 | 0 | 円/㎡

## 露出絶縁2kg
露出ナルファルト塗膜シート防水絶縁工法 2kg塗布仕様 材料数量計算書
NWW-232-01, NWW-332-01,NWW-232-08 NWW-332-08,NWW-555-01
1） | 施工数量 | （Ⅰ欄色地枠に施工数量を入力してください） |  |  | Ⅰ欄
|  |  | 床 | ① | ㎡ | 1000
|  |  | 立上り | ② | ㎡ | 200
|  |  | 立上り 高さ |  | ｍ | 0.4
|  |  | 立上り 長さ |  | ｍ | 500
|  |  | 笠木天端 | ③ | ㎡
|  |  | 総施工数量 | ①＋②+③ | ㎡ | 1200
2） | 材料計算 | （Ⅱ欄の材料数量を発注してください） |  |  |  | 軽歩行仕上げ | 非歩行仕上げ | Ⅱ欄
| 分類 | 種類 | 使用材料 | 荷姿 |  |  |  | 概算発注数量 | 使用量 | 仕切単価 | 金額 | 備考
| ﾌﾟﾗｲﾏｰ |  | ナルファルトプライマー | 2kg （WPに同梱） | 缶 | 120 |  | 手配無用 | 0.2kg/㎡ |  | 算入不要
| 防水材料 |  | ナルファルトWP | 18kgﾎﾟﾘﾍﾟｰﾙ缶 | 缶 | 133.3333 |  | 145 | 2kg/㎡ |  | 0
| 増張り用防水材 |  |  |  | 缶 | 11.11111 |  |  | 0.4kg/m
| 膨れ防止材 |  | ナルブリッドB | 15kgﾎﾟﾘﾍﾟｰﾙ缶 | 缶 | 53.33333 |  | 54 | 0.8kg/㎡ |  | 0 | 笠木天端･床
| 補強布 |  | 不織布 W1050 | 100ｍ巻 | 巻 | 13.2 |  | 14 | 1.1㎡／㎡ |  | 0
| 増張り用補強布 |  | 不織布 W200 | 100ｍ巻 | 巻 | 5.5 |  | 6 | 1.1ｍ/ｍ |  | 0
| 露出仕上げ材 | 通常 軽歩行 | ナルファルトトップS | 20kg石油缶 | 缶 | 60 |  | 60 | ※ 1kg/㎡ |  | 0 | いずれかを選択
|  | 通常 非歩行 | ナルファルトトップP | 15kg石油缶 | 缶 |  | 24 | 24 | ※0.3ｋｇ/㎡ |  | 0
|  | 高耐久トップ | ﾅﾙﾌｧﾙﾄﾄｯﾌﾟ_ﾊｰﾄﾞ | 20kg石油缶 | 缶 | 30 |  | 30 | ※0.5ｋｇ/㎡
|  | 遮熱トップ 軽歩行 | ナルファルトトップー遮熱S | 20kg石油缶 | 缶 | 60 |  | 60 | ※ 1kg/㎡ |  | 0
|  | 遮熱トップ 非歩行 | ナルファルトトップー遮熱P | 20kg石油缶 | 缶 |  | 30 | 30 | ※0.5ｋｇ/㎡ |  | 0
| ※露出仕上げ材は、通常か遮熱か、軽歩行か非歩行か どちらか一つを選択してください。 | [8 empty] | 材料費計 | 0
|  | 積算は概算です。 施工に当たっては不足分は追加手配してください。 | [7 empty] | 材料単価 | 0 | 円/㎡

## 露出絶縁4kg
露出ナルファルト塗膜シート防水絶縁工法 4kg塗布仕様 材料数量計算書
NPG-X31 (非歩行･軽歩行・遮熱非歩行･遮熱軽歩行・高耐久）
1） | 施工数量 | （Ⅰ欄色地枠に施工数量を入力してください） |  |  | Ⅰ欄
|  |  | 床 | ① | ㎡ | 1000
|  |  | 立上り | ② | ㎡ | 200
|  |  | 立上り 高さ |  | ｍ | 0.4
|  |  | 立上り 長さ |  | ｍ | 500
|  |  | 笠木天端 | ③ | ㎡
|  |  | 総施工数量 | ①＋②+③ | ㎡ | 1200
2） | 材料計算 | （Ⅱ欄の材料数量を発注してください） |  |  |  | 軽歩行 | 非歩行 | Ⅱ欄
| 分類 | 種類 | 使用材料 | 荷姿 |  |  |  | 概算発注数量 | 使用量 | 仕切単価 | 金額 | 備考
| ﾌﾟﾗｲﾏｰ |  | ナルファルトプライマー | 2kg （WPに同梱） | 缶 | 120 |  | 手配無用 | 0.2kg/㎡ |  | 算入不要
| 防水材料 |  | ナルファルトWP | 18kgﾎﾟﾘﾍﾟｰﾙ缶 | 缶 | 266.6667 |  | 278 | 4kg/㎡ |  | 0
| 増張り用防水材 |  |  |  | 缶 | 11.11111 |  |  | 0.4kg/m
| 膨れ防止材 |  | ナルブリッドB | 15kgﾎﾟﾘﾍﾟｰﾙ缶 | 缶 | 53.33333 |  | 54 | 0.8kg/㎡ |  | 0 | 笠木天端･床
| 補強布 |  | 不織布 W1050 | 100ｍ巻 | 巻 | 13.2 |  | 14 | 1.1㎡／㎡ |  | 0
| 増張り用補強布 |  | 不織布 W200 | 100ｍ巻 | 巻 | 5.5 |  | 6 | 1.1ｍ/ｍ |  | 0
| 露出仕上げ材 | 通常 軽歩行 | ナルファルトトップS | 20kg石油缶 | 缶 | 60 |  | 60 | ※ 1kg/㎡ |  | 0 | いずれかを選択
|  | 通常 非歩行 | ナルファルトトップP | 15kg石油缶 | 缶 |  | 24 | 24 | ※0.3ｋｇ/㎡ |  | 0
|  | 高耐久トップ | ﾅﾙﾌｧﾙﾄﾄｯﾌﾟ_ﾊｰﾄﾞ | 20kg石油缶 | 缶 | 30 |  | 30 | ※0.5ｋｇ/㎡
|  | 遮熱トップ 軽歩行 | ナルファルトトップー遮熱S | 20kg石油缶 | 缶 | 60 |  | 60 | ※ 1kg/㎡ |  | 0
|  | 遮熱トップ 非歩行 | ナルファルトトップー遮熱P | 20kg石油缶 | 缶 |  | 30 | 30 | ※0.5ｋｇ/㎡ |  | 0
| ※露出仕上げ材は、通常か遮熱か、軽歩行か非歩行か どちらか一つを選択してください。 | [8 empty] | 材料費計 | 0
|  | 積算は概算です。 施工に当たっては不足分は追加手配してください。 | [7 empty] | 材料単価 | 0 | 円/㎡

## 地下防水2kg
| ナルファルト防水 NOW-０４１-00 材料数量計算書 | [5 empty] | 2026-07-29 04:41
地下外壁後付け工法 (国交省 Y-1相当工法）
1） | 施工数量 | （Ⅰ欄色地枠に施工数量を入力してください） |  |  | Ⅰ欄
|  | 地下壁 | ① | ㎡ | 1000
|  | その他 | ② | ㎡
|  | 打継長さ |  | ｍ | 400
ｍ
|  | 総施工数量 | ①＋②+③ | ㎡ | 1000
2） | 材料計算 | （Ⅱ欄の材料数量を発注してください） |  |  |  | Ⅱ欄
| 分類 | 使用材料 | 荷姿 |  |  | 概算発注数量 | 使用量 | 仕切単価 | 金額
| プライマー用 | ナルファルトプライマー | 2kg （WPに同梱） | 缶 | 0.7407407 | 手配無用 | 0.2kg/㎡ |  | 算入不要
| 増し張り用 | ナルファルトWP | 18kgﾎﾟﾘﾍﾟｰﾙ缶 | 缶 | 6 | 129 | 0.2kg/m |  | 0
| 防水材料 |  |  | 缶 | 111.1111 |  | 2kg/㎡
| 緩衝材接着用 |  |  | 缶 | 11.11111 |  | 0.2kg/㎡
| 補強布 | 不織布 W1050 | 100ｍ巻 | 巻 | 11 | 11 | 1.1㎡／㎡ |  | 0
| 増張り用補強布 | 不織布 W200 | 100ｍ巻 | 巻 | 4.4 | 5 | 1.1ｍ/ｍ |  | 0
| 保護緩衝材 | ｽﾁﾚﾝﾌｫｰﾑ t20 | 3×６版 | 枚 | 603.7918 | 604 |  |  | 0
[8 empty] | 材料費計 | 0
|  | 積算は概算です。 施工に当たっては不足分は追加手配してください。 | [5 empty] | 材料単価 | 0 | 円/㎡
保護緩衝材は、厚み５ｍｍ以上のペフでも可能です。

## 地下防水4kg
| ナルファルト防水 NPG-S30 材料数量計算書 | [5 empty] | 2026-07-29 04:41
|  | 地下外壁後付け工法 (国交省 Y-2工法 JASS 8 L-GI工法） |  |  |  | 塗膜厚 約 3mm 密着
1） | 施工数量 | （Ⅰ欄色地枠に施工数量を入力してください） |  |  | Ⅰ欄
|  | 地下壁 | ① | ㎡ | 1000
|  | その他 | ② | ㎡
|  | 打継長さ |  | ｍ | 400
|  | 総施工数量 | ①＋②+③ | ㎡ | 1000
2） | 材料計算 | （Ⅱ欄の材料数量を発注してください） |  |  |  | Ⅱ欄
| 分類 | 使用材料 | 荷姿 |  |  | 概算発注数量 | 使用量 | 仕切単価 | 金額
| プライマー用 | ナルファルトプライマー | 2kg （WPに同梱） | 缶 | 100 | 手配無用 | 0.2kg/㎡ |  | 算入不要
| 増し張り用 | ナルファルトWP | 18kgﾎﾟﾘﾍﾟｰﾙ缶 | 缶 | 6 | 240 | 0.2kg/m |  | 0
| 防水材料 |  |  | 缶 | 222.2222 |  | 4kg/㎡
| 緩衝材接着用 |  |  | 缶 | 11.11111 |  | 0.2kg/㎡
| 補強布 | 不織布 W1050 | 100ｍ巻 | 巻 | 11 | 11 | 1.1㎡／㎡ |  | 0
| 増張り用補強布 | 不織布 W200 | 100ｍ巻 | 巻 | 4.4 | 5 | 1.1ｍ/ｍ |  | 0
| 保護緩衝材 | ｽﾁﾚﾝﾌｫｰﾑ t20 | 3×６版 | 枚 | 603.7918 | 604 |  |  | 0
|  | 数量計算には 5～10％のロスを見ております。 | [5 empty] | 材料費計 | 0
|  | 積算は概算です。 施工に当たっては不足分は追加手配してください。 | [5 empty] | 材料単価 | 0 | 円/㎡
保護緩衝材は、厚み５ｍｍ以上のペフでも可能です。

## 地下防水6kg
| ナルファルト防水 NPG-S４0 材料数量計算書 | [5 empty] | 2026-07-29 04:41
|  | 地下外壁後付け工法 (国交省 Y-1工法 JASS 8 L-GU工法） |  |  |  | 塗膜厚 約 4mm 密着
1） | 施工数量 | （Ⅰ欄色地枠に施工数量を入力してください） |  |  | Ⅰ欄
|  | 地下壁 | ① | ㎡ | 1000
|  | その他 | ② | ㎡
|  | 打継長さ |  | ｍ | 400
|  | 総施工数量 | ①＋②+③ | ㎡ | 1000
2） | 材料計算 | （Ⅱ欄の材料数量を発注してください） |  |  |  | Ⅱ欄
| 分類 | 使用材料 | 荷姿 |  |  | 概算発注数量 | 使用量 | 仕切単価 | 金額
| プライマー用 | ナルファルトプライマー | 2kg （WPに同梱） | 缶 | 100 | 手配無用 | 0.2kg/㎡ |  | 算入不要
| 増し張り用 | ナルファルトWP | 18kgﾎﾟﾘﾍﾟｰﾙ缶 | 缶 | 6 | 351 | 0.2kg/m |  | 0
| 防水材料 |  |  | 缶 | 333.3333 |  | 6kg/㎡
| 緩衝材接着用 |  |  | 缶 | 11.11111 |  | 0.2kg/㎡
| 補強布 | 不織布 W1050 | 100ｍ巻 | 巻 | 11 | 11 | 1.1㎡／㎡ |  | 0
| 増張り用補強布 | 不織布 W200 | 100ｍ巻 | 巻 | 4.4 | 5 | 1.1ｍ/ｍ |  | 0
| 保護緩衝材 | ｽﾁﾚﾝﾌｫｰﾑ t20 | 3×６版 | 枚 | 603.7918 | 604 |  |  | 0
|  | 数量計算には 5～10％のロスを見ております。 | [5 empty] | 材料費計 | 0
|  | 積算は概算です。 施工に当たっては不足分は追加手配してください。 | [5 empty] | 材料単価 | 0 | 円/㎡
保護緩衝材は、厚み５ｍｍ以上のペフでも可能です。

## 瓦棒･折板屋根 (遮熱)
2026-07-29 04:41
材料数量計算書
| 適用工法 | 瓦棒・折板屋根防水改修工事 (遮熱トップ） NW0-300-88
1） | 施工数量 | 実塗布面積 |  | ㎡ | 3500 |  | 実塗布面積とは 屋根面積に瓦棒・折板の形状による係数倍した数値です。
2） | 材料計算
| 分類 | 使用材料 | 荷姿 |  | 概算発注数量 | 使用量 | 仕切単価 | 金額
| 防水材料 | ナルファルトＷＰ 鋼板屋根用 | 18kgﾎﾟﾘﾍﾟｰﾙ缶 | 缶 | 195 | 1kg/㎡ |  | 0
| 保護塗布（遮熱トップ） | ナルファルトトップー遮熱P | ２０kg石油缶 | 缶 | 88 | 0.5kg/㎡ |  | 0
[7 empty] | 材料費計 | 0
| ※１。アルミ下地を除いて、プライマーは不要です。 | [5 empty] | 材料単価 | 0 | 円/㎡
アルミ地の場合は、ナルファルトプライマーＡＬを 使用します。別途お問合わせください。
※２．フックボルトキャップは別途積算してください。
※３．シールを打ちかえる場合は、別途積算に願います。
※４．接合部補強は、漏水している場所を除き 原則行いません。
※５．施工に当たっては、標準施工要領に準拠してください。

## 瓦棒･折板屋根(硅砂トップ）
2026-07-29 04:41
材料数量計算書
| 適用工法 | 瓦棒・折板屋根防水改修工事 (硅砂トップ） NW0-200-08
1） | 施工数量 | 実塗布面積 |  | ㎡ | 800 |  | 実塗布面積とは 屋根面積に瓦棒・折板の形状による係数倍した数値です。
2） | 材料計算
| 分類 | 使用材料 | 荷姿 |  | 概算発注数量 | 使用量 | 仕切単価 | 金額
| 防水材料 | ナルファルトＷＰ 鋼板屋根用 | 18kgﾎﾟﾘﾍﾟｰﾙ缶 | 缶 | 45 | 1kg/㎡ |  | 0
| 硅砂トップ | ナルファルトトップＳ | 20kg石油缶 | 缶 | 40 | 1kg/㎡ |  | 0
[7 empty] | 材料費計 | 0
| ※１。アルミ下地を除いて、プライマーは不要です。 | [5 empty] | 材料単価 | 0 | 円/㎡
アルミ地の場合は、ナルファルトプライマーＡＬを 使用します。別途お問合わせください。
※２．フックボルトキャップは別途積算してください。
※３．シールを打ちかえる場合は、別途積算に願います。
※４．接合部補強は、漏水している場所を除き 原則行いません。
※５．施工に当たっては、標準施工要領に準拠してください。

## シングル回復
2026-07-29 04:41
材料数量計算書
| 適用工法 | シングル葺き屋根 防水機能回復 |  |  | NW0-300-77 NW0-200-07 NW0-500-07
1） | 施工数量 | 施工面積 |  | ㎡ | 500
2） | 材料計算
| 分類 | 使用材料 | 荷姿 |  | 概算発注数量 | 使用量 | 仕切単価 | 金額
| 防水材料 | ナルファルトＷＰ | 18kgﾎﾟﾘﾍﾟｰﾙ缶 | 缶 | 56 | 2kg/㎡ |  | 0
| 硅砂トップ | ナルファルトトップＳ | 20kg石油缶 | 缶 | 25 | 1kg/㎡ |  | 0 | いずれかを選択
| 高耐久トップ | ナルファルトﾄｯﾌﾟ_ﾊｰﾄﾞ | 20ｋｇ石油缶 | 缶 | 13 | 0.5kg/㎡ |  | 0
| 遮熱トップ | ナルファルトトップ-遮熱P | ２０kg石油缶 | 缶 | 13 | 0.5kg/㎡ |  | 0
[7 empty] | 材料費計 | 0
[7 empty] | 材料単価 | 0 | 円/㎡
※1．シールを打ちかえる場合は、別途積算に願います。
※2．施工に当たっては、標準施工要領に準拠してください。

## 床版橋面(土木）
| 床版橋面防水 | ナルファルト防水工法
ナルファルト防水 NWW-110-99 材料数量計算書
道路床版橋面の防水でアスファルトコンクリートまたはコンクリート･モルタルで保護される部分
1） | 施工数量 | （Ⅰ欄色地枠に施工数量を入力してください）
Ⅰ欄
|  | 床 | ① | ㎡ | 1200
|  | 立上り | ② | ㎡
|  | 立上り 高さ |  | ｍ | 0.1
|  | 立上り 長さ |  | ｍ | 0
|  | 総施工数量 | ①＋②+③ | ㎡ | 1200
2） | 材料計算 | （Ⅱ欄の材料数量を発注してください） |  |  |  | Ⅱ欄
| 分類 | 使用材料 | 荷姿 |  | 所要量 | 概算発注数量 | 使用量 | 仕切単価 | 金額
| ﾌﾟﾗｲﾏｰ | ナルファルトプライマー | 2kg （WPに同梱） | 缶 | 120 | 手配無用 | 0.2kg/㎡ |  | 算入不要
| 防水材料 | ナルファルトWP | 18kgﾎﾟﾘﾍﾟｰﾙ缶 | 缶 | 66.66667 | 67 | １kg/㎡ |  | 0
| 増張り用防水材 |  |  | 缶 | 0 |  | 0.2kg/m
| 立上り入り隅 補強布 | 不織布 W200 | 100ｍ巻 | 巻 | 0 | 0 | 1.1ｍ/ｍ |  | 0
|  | 数量計算には 5～10％のロスを見ております。 | [5 empty] | 材料費計 | 0
|  | 積算は概算です。 施工に当たっては不足分は追加手配してください。 | [5 empty] | 材料単価 | 0 | 円/㎡

## 保護
ナルシート複合防水工法 材料計算書
適用工法 |  | 保護断熱ナルシート複合防水 NSW-１２１-００
保護ナルシート複合防水 NSW-１2２-００
施工数量
（Ⅰ欄色地枠に施工数量を入力してください） |  |  |  | 材料計算 | （Ⅱ欄の材料数量を発注してください） |  |  |  | Ⅱ欄
|  |  | Ⅰ欄 | 分類 | 使用材料 | 荷姿 |  |  | 概算発注数量 | 使用量 | 仕切単価 | 金額
床 断熱部 | ① | ㎡ | 100 | ﾌﾟﾗｲﾏｰ | ナルファルトWP | 18kg石油缶 | 缶 | 1.111111 | 133 | 0.2kg/㎡ |  | 0
床 非断熱部 |  | ㎡ | 1000 | 床防水用 |  |  | 缶 | 53.77778 |  | 0.8kg/㎡
立上り | ② | ㎡ | 200 | 立上り・笠木防水用 |  |  | 缶 | 46.66667 |  | 2.0kg/㎡
立上り 高さ |  | ｍ | 0.5 | 断熱点張り用 |  |  | 缶 | 2.777778 |  | 0.5kg/㎡
立上り 長さ |  | ｍ | 400 | シートジョイント部 |  |  | 缶 | 23.79667 |  | 0.3kg/m
笠木天端 | ③ | ㎡ | 200 | 増張り用防水材 |  |  | 缶 | 4.444444 |  | 0.2kg/m
総施工数量 |  | ㎡ | 1500 | 断熱材 | ﾎﾟﾘｽﾁﾚﾝﾌｫｰﾑ | t35 910×1820 | 枚 | 60.37918 | 61 |  |  | 0
|  |  |  | 改質ｼｰﾄ | ナルシート | 10ｍ巻 | 巻 | 129.8 | 130 | 1.1ｍ/ｍ |  | 0
|  |  |  | 補強布 | 不織布 W1050 | 100ｍ巻 | 巻 | 4.4 | 5 | 1.1㎡／㎡ |  | 0
|  |  |  | 増張り用補強布 | 不織布 W200 | 100ｍ巻 | 巻 | 15.6 | 16 | 1.1ｍ/ｍ |  | 0
|  |  |  | 絶縁シート | ﾎﾟﾘｴﾁﾚﾝﾌｨﾙﾑ0.15mm | t0.15 1.5×50m | 巻 | 14.66667 | 15 |  |  | 0
[10 empty] | 材料費合計 |  | 0
[5 empty] | ※トップSとトップPは 軽歩行か非歩行かでどちらかを選択してください。 |  |  |  |  | 材料単価 |  | 0
数量計算には 5～10％のロスを見ております。
積算は概算です。 施工に当たっては不足分は追加手配してください。

## 露出
ナルシート複合防水工法 材料計算書
適用工法 | 露出ナルシート複合防水 NSW-222-00 |  |  |  | ※露出断熱仕様は、遮熱トップに限ります。
1施工数量 |  |  |  | 2材料計算
（Ⅰ欄色地枠に施工数量を入力してください） |  |  |  |  | （Ⅱ欄の材料数量を発注してください） |  |  |  | Ⅱ欄
|  |  | Ⅰ欄 | 分類 | 使用材料 | 荷姿 |  |  | 概算発注数量 | 使用量 | 仕切単価 | 金額
床 | ① | ㎡ | 500 | ﾌﾟﾗｲﾏｰ | ナルファルトWP | 18kg石油缶 | 缶 | 0.6666667 | 88 | 0.2kg/㎡ |  | 0
|  |  |  | 床防水用 |  |  | 缶 | 18.33333 |  | 0.6kg/㎡
立上り | ② | ㎡ | 200 | 立上り・笠木防水用 |  |  | 缶 | 46.66667 |  | 2.0kg/㎡
立上り 高さ |  | ｍ | 0.5 |  |  |  | 缶
立上り 長さ |  | ｍ | 400 | シート接着用 |  |  | 缶 | 5.555556 |  | 0.2kg/㎡
笠木天端 | ③ | ㎡ | 200 | シートジョイント部 |  |  | 缶 | 11.69667 |  | 0.3kg/m
総施工数量 |  | ㎡ | 900 | 増張り用防水材 |  |  | 缶 | 4.444444 |  | 0.2kg/m
|  |  |  | 改質ｼｰﾄ | ナルシート | 10ｍ巻 | 巻 | 63.8 | 64 | 1.1ｍ/ｍ |  | 0
|  |  |  | 補強布 | 不織布 W1050 | 100ｍ巻 | 巻 | 4.4 | 5 | 1.1㎡／㎡ |  | 0
|  |  |  | 増張り用補強布 | 不織布 W200 | 100ｍ巻 | 巻 | 7.68 | 8 | 1.1ｍ/ｍ |  | 0
|  |  |  | 床軽歩行仕上げ材 | ナルファルトトップS | ２０kg石油缶 | 缶 | 37.5 | 58 | 1.5ｋｇ/㎡ |  | 0
|  |  |  | 立上り・笠木用トップ |  |  | 缶 | 20 |  | 1.0kg/㎡ |  | 0
|  |  |  | 脱気筒 | ｽﾃﾝﾚｽ製 |  | ヶ | 取扱外 |  |  |  | 0
[10 empty] | 材料費合計 |  | 0
[5 empty] | ※トップSとトップPは 軽歩行か非歩行かでどちらかを選択してください。 |  |  |  |  | 材料単価 |  | 0
数量計算には 5～10％のロスを見ております。
積算は概算です。 施工に当たっては不足分は追加手配してください。

## 露出(遮熱)
| ナルシート複合防水工法 材料計算書 | [5 empty] | 遮熱仕様
適用工法 |  |  |  | 露出断熱ナルシート複合防水 NSW-221-08
露出ナルシート複合防水 NSW-222-08
施工数量 |  |  |  | 2） | 材料計算 | （Ⅱ欄の材料数量を発注してください） |  |  |  | Ⅱ欄 |  | 貴社仕切単価算入
（Ⅰ欄 水色地枠に施工数量を入力してください） |  |  |  |  | 分類 | 使用材料 | 荷姿 |  |  | 概算発注数量 | 使用量 | 仕切単価 | 金額
|  |  | Ⅰ欄 |  | ﾌﾟﾗｲﾏｰ | ナルファルトWP | 18kg石油缶 | 缶 | 1.62963 | 209 | 0.2kg/㎡ |  | 0
床 断熱部 | ① | ㎡ | 1000 |  | 床防水用 |  |  | 缶 | 55 |  | 0.6kg/㎡
床 非断熱部 |  | ㎡ | 500 |  | 立上り・笠木防水用 |  |  | 缶 | 81.66667 |  | 2.0kg/㎡
立上り | ② | ㎡ | 400 |  | 断熱点張り用 |  |  | 缶 | 11.11111 |  | 0.2kg/㎡
立上り 高さ |  | ｍ | 0.5 |  | シート接着用 |  |  | 缶 | 16.66667 |  | 0.2kg/㎡
立上り 長さ |  | ｍ | 800 |  | シートジョイント部 |  |  | 缶 | 33.47667 |  | 0.3kg/m
笠木天端 | ③ | ㎡ | 300 |  | 増張り用防水材 |  |  | 缶 | 8.888889 |  | 0.2kg/m
総施工数量 |  | ㎡ | 2200 |  | 断熱材 | ﾎﾟﾘｽﾁﾚﾝﾌｫｰﾑ | t30 910×1820 | 枚 | 603.7918 | 604 |  |  | 0
[5 empty] | 改質ｼｰﾄ | ナルシート | 10ｍ巻 | 巻 | 182.6 | 183 | 1.1ｍ/ｍ |  | 0
[5 empty] | 補強布 | 不織布 W1050 | 100ｍ巻 | 巻 | 7.7 | 8 | 1.1㎡／㎡ |  | 0
[5 empty] | 増張り用補強布 | 不織布 W200 | 100ｍ巻 | 巻 | 21.96 | 22 | 1.1ｍ/ｍ |  | 0
[5 empty] | 床軽歩行仕上げ材 | ナルファルトトップS | ２０kg石油缶 | 缶 | 56.25 | 74 | 0.75ｋｇ/㎡ |  | 0
[5 empty] | 立上り・笠木用トップ |  |  | 缶 | 17.5 |  | 0.5kg/㎡ |  | 0
[5 empty] | 床 遮熱 | クールトップ#3000N | ２０kg石油缶 | 缶 | 56.25 | 74 | 0.75ｋｇ/㎡ |  | 0
[5 empty] | 立上り 遮熱 |  |  | 缶 | 17.5 |  | 0.5kg/㎡ |  | 0
[5 empty] | 脱気筒 | ｽﾃﾝﾚｽ製 | 断熱用 | ヶ | 取扱外 | 19 |  |  | 0
[11 empty] | 材料費合計 |  | 0
[6 empty] | ※トップSとトップPは 軽歩行か非歩行かでどちらかを選択してください。 |  |  |  |  | 材料単価 |  | 0
数量計算には 5～10％のロスを見ております。
積算は概算です。 施工に当たっては不足分は追加手配してください。

## ﾅﾙｼｰﾄ露出断熱
| ナルシート複合防水工法 材料計算書 | [5 empty] | 遮熱仕様
適用工法 |  |  |  | 露出断熱ナルシート複合防水 NSW-221-07
施工数量 |  |  |  | 2） | 材料計算 | （Ⅱ欄の材料数量を発注してください） |  |  |  | Ⅱ欄 |  | 貴社仕切単価算入
（Ⅰ欄 水色地枠に施工数量を入力してください） |  |  |  |  | 分類 | 使用材料 | 荷姿 |  |  | 概算発注数量 | 使用量 | 仕切単価 | 金額
|  |  | Ⅰ欄 |  | ﾌﾟﾗｲﾏｰ | ナルファルトプライマー | 2kg（WPに同梱） | 缶 | 0 | 手配無用 | 0.2kg/㎡ |  | 算入不要
床 断熱部 | ① | ㎡ | 400 |  | 床防水用 | ナルファルトWP | 18kgﾎﾟﾘﾍﾟｰﾙ缶 | 缶 | 29.33333 | 100 | 0.6kg/㎡
床 非断熱部 |  | ㎡ | 400 |  | 立上り・笠木防水用 |  |  | 缶 | 35 |  | 2.0kg/㎡
立上り | ② | ㎡ | 200 |  | 断熱点張り用 |  |  | 缶 | 4.444444 |  | 0.2kg/㎡
立上り 高さ |  | ｍ | 0.5 |  | シート接着用 |  |  | 缶 | 8.888889 |  | 0.2kg/㎡
立上り 長さ |  | ｍ | 400 |  | シートジョイント部 |  |  | 缶 | 17.74667 |  | 0.3kg/m
笠木天端 | ③ | ㎡ | 100 |  | 増張り用防水材 |  |  | 缶 | 4.444444 |  | 0.2kg/m
総施工数量 |  | ㎡ | 1100 |  | 断熱材 | ﾎﾟﾘｽﾁﾚﾝﾌｫｰﾑ | t30 910×1820 | 枚 | 241.5167 | 242 |  |  | 0
[5 empty] | 改質ｼｰﾄ | ナルシート | 10ｍ巻 | 巻 | 96.8 | 97 | 1.1ｍ/ｍ |  | 0
[5 empty] | 補強布 | 不織布 W1050 | 100ｍ巻 | 巻 | 3.3 | 4 | 1.1㎡／㎡ |  | 0
[5 empty] | 増張り用補強布 | 不織布 W200 | 100ｍ巻 | 巻 | 11.64 | 12 | 1.1ｍ/ｍ |  | 0
[5 empty] | 床 遮熱 | ﾅﾙﾌｧﾙﾄﾄｯﾌﾟー遮熱S | ２０kg石油缶 | 缶 | 60 | 75 | 1.5ｋｇ/㎡ |  | 0
[5 empty] | 立上り 遮熱 |  |  | 缶 | 15 |  | 1.0kg/㎡ |  | 0
[5 empty] | 脱気筒 | ｽﾃﾝﾚｽ製 | 断熱用 | ヶ | 取扱外 | 10 |  |  | 0
[11 empty] | 材料費合計 |  | 0
[6 empty] | ※トップSとトップPは 軽歩行か非歩行かでどちらかを選択してください。 |  |  |  |  | 材料単価 |  | 0
数量計算には 5～10％のロスを見ております。
積算は概算です。 施工に当たっては不足分は追加手配してください。

## ﾅﾙｼｰﾄ露出
ナルシート複合防水工法 材料計算書
適用工法 | 露出ナルシート複合防水 NSW-222-00 NSW-222-07
※露出断熱仕様は、遮熱トップに限ります。
1施工数量 |  |  |  | 2材料計算
（Ⅰ欄色地枠に施工数量を入力してください） |  |  |  |  | （Ⅱ欄の材料数量を発注してください） |  |  |  | Ⅱ欄
|  |  | Ⅰ欄 | 分類 | 使用材料 | 荷姿 |  |  | 概算発注数量 | 使用量 | 仕切単価 | 金額
床 | ① | ㎡ | 300 | ﾌﾟﾗｲﾏｰ | ナルファルトプライマー | 2kg（WPに同梱） | 缶 | 0 | 手配無用 | 0.2kg/㎡ |  | 算入不要
|  |  |  | 床防水用 | ナルファルトWP | 18kgﾎﾟﾘﾍﾟｰﾙ缶 | 缶 | 11 | 50 | 0.6kg/㎡
立上り | ② | ㎡ | 120 | 立上り・笠木防水用 |  |  | 缶 | 25.66667 |  | 2.0kg/㎡
立上り 高さ |  | ｍ | 0.5 | シート接着用 |  |  | 缶 | 3.333333 |  | 0.2kg/㎡
立上り 長さ |  | ｍ | 240 | シートジョイント部 |  |  | 缶 | 7.018 |  | 0.3kg/m
笠木天端 | ③ | ㎡ | 100 | 増張り用防水材 |  |  | 缶 | 2.666667 |  | 0.2kg/m
総施工数量 |  | ㎡ | 520 | 改質ｼｰﾄ | ナルシート | 10ｍ巻 | 巻 | 38.28 | 39 | 1.1ｍ/ｍ |  | 0
|  |  |  | 補強布 | 不織布 W1050 | 100ｍ巻 | 巻 | 2.42 | 3 | 1.1㎡／㎡ |  | 0
|  |  |  | 増張り用補強布 | 不織布 W200 | 100ｍ巻 | 巻 | 4.68 | 5 | 1.1ｍ/ｍ |  | 0
|  |  |  | 床軽歩行仕上げ材 | ナルファルトトップS | ２０kg石油缶 | 缶 | 22.5 | 34 | 1.5ｋｇ/㎡ |  | 0
|  |  |  | 立上り・笠木用トップ |  |  | 缶 | 11 |  | 1.0kg/㎡ |  | 0
|  |  |  | 床 遮熱 | ﾅﾙﾌｧﾙﾄﾄｯﾌﾟー遮熱S | ２０kg石油缶 | 缶 | 22.5 | 34 | 1.5ｋｇ/㎡ |  | 0
|  |  |  | 立上り 遮熱 |  |  | 缶 | 11 |  | 1.0kg/㎡ |  | 0
|  |  |  | 脱気筒 | ｽﾃﾝﾚｽ製 |  | ヶ | 取扱外 |  |  |  | 0
[10 empty] | 材料費合計 |  | 0
[5 empty] | ※トップは ﾄｯﾌﾟSか遮熱ﾄｯﾌﾟSいずれかを選択してください。 |  |  |  |  | 材料単価 |  | 0
積算は概算です。 施工に当たっては不足分は追加手配してください。

## 砂付きｱｽﾌｧﾙﾄ改修NPG-X32As
砂付きアスファルト防水層 非撤去 防水改修工法
露出ナルファルト塗膜シート防水 密着工法 材料数量計算書
NPG-X32As (非歩行･軽歩行・遮熱非歩行･遮熱軽歩行）
1） | 施工数量 |  | （Ⅰ欄色地枠に施工数量を入力してください） |  |  | Ⅰ欄
|  |  | 床 | ① | ㎡ | 2000
|  |  | 立上り | ② | ㎡ | 200
|  |  | 立上り 高さ |  | ｍ | 0.5
|  |  | 立上り 長さ |  | ｍ | 400
|  |  | 笠木天端 | ③ | ㎡ | 200
|  |  | 総施工数量 | ①＋②+③ | ㎡ | 2400
2） | 材料計算 |  | （Ⅱ欄の材料数量を発注してください） |  |  | 軽歩行 | 非歩行 | Ⅱ欄
| 分類 |  | 使用材料 | 荷姿 |  |  |  | 概算発注数量 | 使用量 | 仕切単価 | 金額 | 備考
| ﾌﾟﾗｲﾏｰ |  | ナルファルトプライマー | 2kg （WPに同梱） | 缶 | 240 |  | 手配無用 | 0.2kg/㎡ |  | 算入不要
| 防水材料 |  | ナルファルトWP | 18kgﾎﾟﾘﾍﾟｰﾙ缶 | 缶 | 533.3333 |  | 543 | 4kg/㎡ |  | 0
| 増張り用防水材 |  |  |  | 缶 | 8.888889 |  |  | 0.4kg/m
| 素地調整剤 |  | ナルジャスト-P | 16kgﾎﾟﾘﾍﾟｰﾙ缶 | 缶 | 150 |  | 150 | 1.0kg/㎡ |  | 0
| 補強布 |  | 不織布 W1050 | 100ｍ巻 | 巻 | 26.4 |  | 27 | 1.1㎡／㎡ |  | 0
| 増張り用補強布 |  | 不織布 W200 | 100ｍ巻 | 巻 | 4.4 |  | 5 | 1.1ｍ/ｍ |  | 0
| 露出仕上げ材 | 通常 軽歩行 | ナルファルトトップS | 20kg石油缶 | 缶 | 120 |  | 120 | ※ 1kg/㎡ |  | 0 | いずれかを選択
|  | 通常 非歩行 | ナルファルトトップP | 15kg石油缶 | 缶 |  | 48 | 48 | ※0.3ｋｇ/㎡ |  | 0
|  | 遮熱トップ 軽歩行 | ナルファルトトップー遮熱S | 20kg石油缶 | 缶 | 120 |  | 120 | ※ 1kg/㎡ |  | 0
|  | 遮熱トップ 非歩行 | ナルファルトトップー遮熱P | 20kg石油缶 | 缶 |  | 60 | 60 | ※0.5ｋｇ/㎡ |  | 0
| ※露出仕上げ材は、通常か遮熱か、軽歩行か非歩行か どちらか一つを選択してください。 | [8 empty] | 材料費計 | 0
|  | 積算は概算です。 施工に当たっては不足分は追加手配してください。 | [7 empty] | 材料単価 | 0 | 円/㎡