## 露出絶縁2kg
露出ナルファルト塗膜シート防水絶縁工法 2kg塗布仕様 材料数量計算書
NWW-232-08
1） | 施工数量 | （Ⅰ欄色地枠に施工数量を入力してください） |  |  | Ⅰ欄
|  |  | 床 | ① | ㎡ | 1000
|  |  | 立上り | ② | ㎡ | 200
|  |  | 立上り 高さ |  | ｍ | 0.4
|  |  | 立上り 長さ |  | ｍ | 500
|  |  | 笠木天端 | ③ | ㎡
|  |  | 総施工数量 | ①＋②+③ | ㎡ | 1200
2） | 材料計算 | （Ⅱ欄の材料数量を発注してください） |  |  |  | 軽歩行仕上げ | 非歩行仕上げ | Ⅱ欄
| 分類 | 種類 | 使用材料 | 荷姿 |  |  |  | 概算発注数量 | 使用量 | 仕切単価 | 金額 | 備考
| ﾌﾟﾗｲﾏｰ |  | ナルファルトプライマー | 2kg （WPに同梱） | 缶 | 120 |  | 手配無用 | 0.2kg/㎡ |  | 算入不要
| 防水材料 |  | ナルファルトWP | 18kgﾎﾟﾘﾍﾟｰﾙ缶 | 缶 | 133.3333 |  | 145 | 2kg/㎡ |  | 0
| 増張り用防水材 |  |  |  | 缶 | 11.11111 |  |  | 0.4kg/m
| 膨れ防止材 |  | ナルブリッドB | 15kgﾎﾟﾘﾍﾟｰﾙ缶 | 缶 | 53.33333 |  | 54 | 0.8kg/㎡ |  | 0 | 笠木天端･床
| 補強布 |  | 不織布 W1050 | 100ｍ巻 | 巻 | 13.2 |  | 14 | 1.1㎡／㎡ |  | 0
| 増張り用補強布 |  | 不織布 W200 | 100ｍ巻 | 巻 | 5.5 |  | 6 | 1.1ｍ/ｍ |  | 0
| 露出仕上げ材 | 通常 軽歩行 | ナルファルトトップS | 20kg石油缶 | 缶 | 60 |  | 60 | ※ 1kg/㎡ |  | 0 | いずれかを選択
|  | 通常 非歩行 | ナルファルトトップP | 15kg石油缶 | 缶 |  | 24 | 24 | ※0.3ｋｇ/㎡ |  | 0
|  | 高耐久トップ | ﾅﾙﾌｧﾙﾄﾄｯﾌﾟ_ﾊｰﾄﾞ | 20kg石油缶 | 缶 | 30 |  | 30 | ※0.5ｋｇ/㎡
|  | 遮熱トップ 軽歩行 | ナルファルトトップー遮熱S | 20kg石油缶 | 缶 | 60 |  | 60 | ※ 1kg/㎡ |  | 0
|  | 遮熱トップ 非歩行 | ナルファルトトップー遮熱P | 20kg石油缶 | 缶 |  | 30 | 30 | ※0.5ｋｇ/㎡ |  | 0
| ※露出仕上げ材は、通常か遮熱か、軽歩行か非歩行か どちらか一つを選択してください。 | [8 empty] | 材料費計 | 0
|  | 積算は概算です。 施工に当たっては不足分は追加手配してください。 | [7 empty] | 材料単価 | 0 | 円/㎡